## Hoja 1
NAF020 | m² |  | Aislamiento térmico por el interior de la hoja exterior, en fachada de doble hoja de fábrica para revestir.
Aislamiento térmico por el interior de la hoja exterior, en fachada de doble hoja de fábrica para revestir, con panel semirrígido de lana de roca volcánica Fixrock Eco "ROCKWOOL", según UNE-EN 13162, no revestido, de 40 mm de espesor, resistencia térmica 1,05 m²K/W, conductividad térmica 0,037 W/(mK). Colocación en obra: a tope, con mortero adhesivo Fixrock "GRUPO PUMA". Incluso cinta autoadhesiva para sellado de juntas.
Código |  | Unidad |  | Descripción | Rendimiento |  |  | Precio unitario | Importe
1 |  |  |  | Materiales
mt28mop020h |  | kg |  | Mortero hidráulico, Fixrock "GRUPO PUMA", color gris, compuesto de cemento de alta resistencia, áridos seleccionados, aditivos y resinas sintéticas, para la fijación y el revestimiento de paneles de fibra de vidrio y lana de roca en paramentos verticales, tipo GP, según UNE-EN 998-1. | 8 |  |  | 0.28 | 2.24
mt16lrw030jbr |  | m² |  | Panel semirrígido de lana de roca volcánica Fixrock Eco "ROCKWOOL", según UNE-EN 13162, no revestido, de 40 mm de espesor, resistencia térmica 1,05 m²K/W, conductividad térmica 0,037 W/(mK), Euroclase A1 de reacción al fuego según UNE-EN 13501-1, densidad 28 kg/m³, capacidad de absorción de agua a corto plazo <=1 kg/m², calor específico 840 J/kgK y factor de resistencia a la difusión del vapor de agua 1. | 1.05 |  |  | 5.03 | 5.28
mt16aaa030 |  | m |  | Cinta autoadhesiva para sellado de juntas. | 0.44 |  |  | 0.3 | 0.13
[5 empty] | Subtotal materiales: |  |  |  | 7.65
2 |  |  |  | Equipo y maquinaria
mq06pym010 |  | h |  | Mezcladora-bombeadora para morteros y yesos proyectados, de 3 m³/h. | 0.1 |  |  | 8.52 | 0.85
[5 empty] | Subtotal equipo y maquinaria: |  |  |  | 0.85
3 |  |  |  | Mano de obra
mo054 |  | h |  | Oficial 1ª montador de aislamientos. | 0.114 |  |  | 23.74 | 2.71
mo101 |  | h |  | Ayudante montador de aislamientos. | 0.114 |  |  | 21.94 | 2.5
[5 empty] | Subtotal mano de obra: |  |  |  | 5.21
4 |  |  |  | Costes directos complementarios
|  | % |  | Costes directos complementarios | 2 |  |  | 13.71 | 0.27
Coste de mantenimiento decenal: 0,21€ en los primeros 10 años. |  |  |  |  | Costes directos (1+2+3+4): |  |  |  | 13.98
Referencia y título de la norma | [5 empty] | Aplicabilidad(a) | Obligatoriedad(b) |  | Sistema(c)
EN 998-1:2016 | [5 empty] | 1182020 | 1182020 |  | 4
Especificaciones de los morteros para albañilería. Parte 1: Morteros para revoco y enlucido.
EN 13162:2012+A1:2015 | [5 empty] | 1072020 | 1072020 |  | 1/3/4
Productos aislantes térmicos para aplicaciones en la edificación. Productos manufacturados de lana mineral (MW). Especificación.
(a) Fecha de aplicabilidad de la norma armonizada
(b) Fecha en que finaliza el período de coexistencia
(c) Sistema de evaluación y verificación de la constancia de las prestaciones