## Hoja 1
NAC020 |  |  | m² | Aislamiento para silenciador de celdillas.
Aislamiento acústico formado por panel semirrígido de lana mineral Panel 231.652 "ROCKWOOL", revestido por una de sus caras con un velo mineral negro, de 50 mm de espesor, colocado en el interior de las celdillas del silenciador para conductos rectangulares.
Descompuesto | Ud | Descomposición |  |  |  | Rend. | Precio unitario |  | Precio partida
mt16lrw110U | m² | Panel semirrígido de lana mineral Panel 231.652 "ROCKWOOL", según UNE-EN 13162, revestido por una de sus caras con un velo mineral negro, de 50 mm de espesor, resistencia térmica 1,39 m²K/W, conductividad térmica 0,036 W/(mK), densidad 70 kg/m³, calor específico 840 J/kgK, factor de resistencia a la difusión del vapor de agua 1,3 y Euroclase A1 de reacción al fuego. |  |  |  | 1.1 | 11.82 |  | 13
mo054 | h | Oficial 1ª montador de aislamientos. |  |  |  | 0.163 | 17.82 |  | 2.9
mo101 | h | Ayudante montador de aislamientos. |  |  |  | 0.163 | 16.13 |  | 2.63
| % | Medios auxiliares |  |  |  | 2 | 18.53 |  | 0.37
| % | Costes indirectos |  |  |  | 3 | 18.9 |  | 0.57
Coste de mantenimiento decenal: 0,97€ en los primeros 10 años. | [6 empty] | Total: |  | 19.47
Referencia norma UNE y Título de la norma transposición de norma armonizada |  |  |  |  | Aplicabilidad (1) |  |  | Obligatoriedad (2) |  | Sistema (3)
UNE-EN 13162:2013 |  |  |  |  | 192013 |  |  | 192013 |  | 1/3/4
Productos aislantes térmicos para aplicaciones en la edificación. Productos manufacturados de lana mineral (MW). Especificación.
(1) Fecha de aplicabilidad de la norma armonizada e inicio del período de coexistencia
(2) Fecha final del período de coexistencia / entrada en vigor marcado CE
(3) Sistema de evaluación y verificación de la constancia de las prestaciones